## 材料一覧
【使用材料一覧】
材 料 | 加工法（製造サービス） | 属 性（材料特性） ・ 用途 | 引張強度 | 耐衝撃性 (ノッチ付) | 熱変形 | デュロメーター硬さ、引張強度 | 破断伸び ASTM D412 | 伸び | 硬度 | 引裂強さ, Die B ASTM D624
ABS アクリロニトリル ブタジエン スチレン | 樹脂 | 耐衝撃性、高強度・高剛性 | 42~68 MPa | 13~32 kJ/m2 | 荷重たわみ温度 73~81℃
外観性が良く、二次加工が容易
寸法安定性が良い
用途例：外観部品など
テクノABS 330 ： ナチュラル（アイボリー）、黒 | 射出成形
テクノABS 810：透明 | 射出成形
UMGABS VW800（難燃）： ナチュラル（アイボリー）、黒 | 射出成形
UMGABS VW801（難燃）：白 | 射出成形
UMGABS メッキグレード 3001M：ナチュラル（アイリー） | 射出成形
クララスチック MVF-1K*：白 | 射出成形
クララスチック GA-501*：黄色、クリームホワイト、緑、青、赤、グレー | 射出成形
ABS：黒/ナチュラル 最大厚94mm | CNCマシニング加工
ABS：白 最大厚44.5mm | CNCマシニング加工
AES アクリロニトリル・エチレン-プロピレン-ジエン・スチレン | 樹脂 | 耐衝撃性、高強度・高剛性 | 48 MPa | 18 kJ/m2 | 荷重たわみ温度78℃
ABSより耐候性がある
用途例：建材、自動車外装部品など
テクノAES W240： ナチュラル（アイボリー） | 射出成形
アルミ | 金属 | A2017 耐食性低 溶接性低 強度高 | 260-570 N/mm² |  |  |  |  | 10 -12% | 68-150 HB
A5052 耐食性高 溶接性高 強度低
A6061 耐食性中 溶接性高 強度中
A7075 耐食性低 溶接性難 強度高
アルミ / A2017： 最大厚44.5mm 最大径74mm | CNCマシニング加工
アルミ / A5052：最大厚94mm | CNCマシニング加工
アルミ / A6061： 最大厚94mm 最大径74mm | CNCマシニング加工
アルミ / A7075： 最大厚73.7mm 最大径74mm | CNCマシニング加工
アルミダイカスト | 金属 | 機械的性質がよい | 180 Mpa 程度 | [5 empty] | 68 HB 程度
耐食性がよい
被削性がよい
アルミダイカスト / ADC12： 最大厚 44.5mm | CNCマシニング加工
黄銅（真鍮） | 金属 | 優れた耐食性 | 315 - 440 N/mm² |  |  |  |  | 25% 以上
ほとんどの薬品に対する耐性
高強度・展延性
黄銅（真鍮） / C2801： 最大厚44.5mm | CNCマシニング加工
黄銅（真鍮） / C3604： 最大径49mm | CNC旋盤加工
銅 | 金属 | 導電性, 熱伝導性, 展延性に優れる | 315 N/mm²以下 | [5 empty] | 120 以下
溶接性,耐食性,対候性が良い
銅/C1020P 最大厚 44.5mm | CNCマシニング加工
炭素鋼 | 金属 | 機械構造用炭素鋼鋼材
熱処理により機械的性質の調整が可能
圧延鋼SS400より機械加工性は劣る
炭素鋼 / S50C：最大厚44.5mm | CNCマシニング加工
炭素鋼 / S45C：最大径74mm | CNC旋盤加工
HDPE 高密度ポリエチレン | 樹脂 | 電気絶縁性、耐水性、耐薬品性 | 28 MPa | 7.2 kJ/m² | ビカット軟化点 130℃
LDPEより耐熱性、剛性が高い
用途例：一般雑貨、運搬容器
ハイゼックス 2208J： ナチュラル（白） | 射出成形
HDPE / （高密度ポリエチレン）最大厚73.7mm | CNCマシニング加工
LCP リキッド・クリスタル・ポリマー | 樹脂 | 耐熱性、高剛性、高弾性 | 175 MPa | 35 kJ/m2 | 荷重たわみ温度 280℃
寸法安定性、高流動
用途例：電気・電子部品など
ラペロス E130i (GF30%)： ナチュラル（アイボリー） | 射出成形
LDPE 低密度ポリエチレン | 樹脂 | 電気絶縁性、耐水性、耐薬品性 | 10 MPa | 130 kJ/m² | ビカット軟化点 88℃
機械的に強靭、耐低温
用途例：容器など
ノバテックLD LJ802： ナチュラル（白半透明） | 射出成形
LSR Elastosil | シリコーンゴム | 一般用途、高い加工効率、外観性 |  |  |  | 31-79 shore A、7.5-10 MPa | 210-620% |  |  | 18-23 N/mm
生物的適合性
用途：自動車関連、医療機器、食品業界でシール、ガスケット、バルブなど
カラーバリエーション表PDF
Elastosil 3003/30 A/B | 射出成形
Elastosil 3003/40 A/B | 射出成形
Elastosil 3003/50 A/B | 射出成形
Elastosil 3003/60 A/B | 射出成形
Elastosil 3003/70 A/B | 射出成形
Elastosil 3003/80 A/B | 射出成形
LSR (Fluorosilicone) Silastic FL 60-9201 | シリコーンゴム | 耐燃料性・耐油性 |  |  |  | 60 shore A、6.5MPa | 220% |  |  | 14 N/mm
シール、ガスケットなどに使用される。
カラーバリエーション表PDF
Silastic FL 60-9201 (Fluorosilicone) | 射出成形
LSR (Medical) Dow Corning QP1-250 | シリコーンゴム | 透明 |  |  |  | 51 shore A、8.3MPa | 499% |  |  | 47.4-52.4 kN/m
医療産業デバイス、コンポーネントなどに使用される。（USP Class Ⅳ）
カラーバリエーション表PDF
Dow Corning QP1-250 | 射出成形
LSR (Optical) Dow Corning MS-1002 | Silicone Rubber | 光学的に透明 |  |  |  | 72 shore A、11.2MPa | 80%
プライマリまたはセカンダリレンズ、ライトパイプやガイド
カラーバリエーション表PDF
Dow Corning MS-1002 | 射出成形
MCナイロン / （モノマーキャストナイロン） | 樹脂 | 機械的強度・耐熱性・化学的特性
自己潤滑性
耐摩耗性、耐油性、耐溶剤性
吸湿・吸水性
MCナイロン / （モノマーキャストナイロン）：青 最大厚73.7mm | CNCマシニング加工
PA ナイロン | 樹脂 | 難燃性、吸湿性 | 80~190 MPa | 4~13 kJ/m2 | 荷重たわみ温度 190~262℃
非常に優れた温度特性・耐薬品性・耐衝撃性
ガラス繊維を含有する種類もある
用途例：軸受け、各種ギア、コイルボビンなど
アミラン CM1017 (PA6)： ナチュラル （白半透明） | 射出成形
アミラン CM1001G20 (PA6, GF20%)：黒 | 射出成形
アミラン CM3007 (PA66)：黒* | 射出成形
アミラン CM3001G30 (PA66, GF30%)：黒 | 射出成形
PA6 / （ナイロン6）： 白 最大厚44.5mm | CNCマシニング加工
PA66 / （ナイロン66）： ナチュラル 最大厚19.1mm | CNCマシニング加工
PA66 GF30% / （66ナイロン GF30%）：黒 最大厚73.7mm | CNCマシニング加工
PBT ポリブチレンテレフタレート | 樹脂 | 電気特性、摩擦･磨耗性、低吸湿性 | 127~140 MPa | 7~10.5 J/m | 荷重たわみ温度 208~213℃
強アルカリ以外の耐薬品性
寸法安定性が良い
用途例：コネクタ、ヒューズなど
ジュラネックス 3300 (GF30%)：ナチュラル（アイボリー） | 射出成形
ジュラネックス CN7030BB (GF30%、難燃)：黒 | 射出成形
PBT：ナチュラル（白） 最大厚73.7mm | CNCマシニング加工
PBT GF30%：ナチュラル（白） 最大厚73.7mm：高温下での寸法安定性 | CNCマシニング加工
PC ポリカーボネイト | 樹脂 | 電気特性、耐衝撃性、耐熱性、耐候性 | 61 MPa | 76 kJ/m2 | 荷重たわみ温度 129℃
寸法安定性
用途例：バンパー、ヘルメット、医療機器など
パンライト L1250Y：透明、黒 | 射出成形
PC / （ポリカーボネイト）：黒 最大厚73.7mm | CNCマシニング加工
PC / （ポリカーボネイト）：透明（納品は曇ガラスの様な仕上がり） 最大厚73.7mm | CNCマシニング加工
PC GF20% / （ポリカーボネイト GF20% ）：黒 最大厚44.5mm | CNCマシニング加工
PC/ABS ポリカーボネート / アクロニトリル ブタジエン スチレン | 樹脂 | 耐衝撃性に優れ、高温下の外観部品に向く | 53-60 MPa | 35~80 kJ/m2 | 荷重たわみ温度 82~110℃
外観性が良く、二次加工が容易
寸法安定性が良い
用途例：高温環境下で利用する外観部品など
ノバロイS S1100：黒 、 白* | 射出成形
エクセロイ CZ400（難燃）：黒 | 射出成形
PC/ABS：黒 最大厚22.9mm ： 低そり | CNCマシニング加工
PEEK ポリエーテルエーテルケトン | 樹脂 | 優れた難燃性
非常に優れた耐熱性
優れた耐薬品性・燃焼特性
PEEK：ナチュラル 最大厚44.5mm | CNCマシニング加工
PEI / （Ultem）ポリエーテルイミド | 樹脂 | 卓越した機械特性・熱特性・電気特性
優れた難燃性
PEI / (Ultem)：琥珀色透明（納品は曇ガラスの様な仕上がり） 最大厚44.5mm | CNCマシニング加工
PET ポリエチレンテレフタレート | 樹脂 | 透明性 | 144 MPa | 9 kJ/m2 | 荷重たわみ温度 225℃
電気絶縁性
用途例：容器など
バイロペット EMC330 (GF30%)：黒 | 射出成形
PMMA アクリル | 樹脂 | 透明性 | 77 MPa | 1.4 kJ/m² | 荷重たわみ温度 100℃
耐候性
用途例：照明器具カバー、水槽など
デルペット 80N：透明 | 射出成形
PMMA / （アクリル）：透明（納品は曇ガラスの様な仕上がり） 最大厚73.7mm | CNCマシニング加工
POM ポリアセタール | 樹脂 | 機械的強度、耐衝撃性、耐疲労性、耐摩耗性 | 50~62 MPa | 5.4~6 kJ/m2 | 荷重たわみ温度 80~95℃
摺動性、剛性、耐溶剤性
寸法安定性が良い
歯車、ベアリング、輸送機部品など
POM ジュラコン SW-01： ナチュラル（白)(摺動グレード） | 射出成形
POM ジュラコン M90-44： ナチュラル（白）、黒 | 射出成形
POM ポリアセタール： ナチュラル（白） 最大厚94mm | CNCマシニング加工
POM ポリアセタール：黒 最大厚73.7mm | CNCマシニング加工
POM ポリアセタールNW-02 / （摺動グレード）：ナチュラル 最大厚22.9mm | CNCマシニング加工
PP ポリプロピレン | 樹脂 | 機械的靭性、低吸湿性 | 32~38 MPa | 3~4 kJ/m2 | 荷重たわみ温度 103~110℃
酸・アルカリに強い
ヒンジ特性を有する
用途例：日用品、文具、建築資材など
ダイセルPP PNAK2（難燃）： ナチュラル（白） | 射出成形
サンアロマー PM600A： ナチュラル（白半透明）、黒* | 射出成形
PP / （ポリプロピレン）： 半透明 最大厚94mm | CNCマシニング加工
PPE/PS ポリフェニレンエーテル/ポリスチレン | 樹脂 | 耐加水分解性 | 60 MPa | 15 kJ/m2 | 荷重たわみ温度 114℃
寸法安定性
用途例：電気 / OA機器など
ザイロン 540Z（難燃）：黒 | 射出成形
PPS ポリフェニレンサルファイド | 樹脂 | 高強度、高剛性、耐疲労性、耐クリープ性 | 147 MPa | 93 kJ/m2 | 熱変形温度 ＞260℃
電気特性、耐薬品性
寸法安定性
用途例：コネクタ、スイッチ、ボビンなど
ASAHI-PPS RG-40JA (GF40%、難燃)：ナチュラル（ブラウン） | 射出成形
PPS：ナチュラル 最大厚44.5mm | CNCマシニング加工
PPS GF40%：黒 最大厚44.5mm | CNCマシニング加工
PS ポリスチレン | 樹脂 | 硬質で透明性に優れる | 25~45 MPa | 1.9~10 kJ/m2 | 荷重たわみ温度 68~77℃
寸法安定性
用途例：OAや家電製品の筐体、文具、食品容器など
PSJ-ポリスチレン SGP-10NP (GPPS)： ナチュラル（透明） | 射出成形
PSJ-ポリスチレン HF-77 306 (GPPS)： ナチュラル（透明） | 射出成形
PSJ-ポリスチレン AGI02 (HIPS)：ナチュラル（白） | 射出成形
PTFE / （テフロン）ポリテトラフルオロエチレン | 樹脂 | 耐腐食性
難燃性
温度特性
PTFE / （テフロン）： 白 最大厚44.5mm | CNCマシニング加工
圧延鋼 | 金属 | 一般構造用圧延鋼材 | 400 - 510 N/mm²
熱処理不可
最も軟質の鋼材
機械加工性に優れる
圧延鋼 / SS400： 最大厚44.5mm 最大径74mm | CNCマシニング加工
ステンレス | 金属 | 耐腐食性、耐亀裂性 | 520 N/mm² 以上 |  |  |  |  | 40% 以上 | 200 HV 以下
304：最も一般的なステンレス、低炭素
316：耐食性と耐薬品性が304よりも高い、耐クラッキング、耐孔食
ステンレス / 304： 最大厚44.5mm 最大径74mm | CNCマシニング加工
ステンレス / 316： 最大厚44.5mm 最大径74mm | CNCマシニング加工
チタン | 金属 | 優れた耐腐食性 | 895 Mpa |  |  |  |  | 10-20% | 30-39 HRC
優れた耐熱性および低温靭性
高強度かつ軽量